## READ_ME
Arrhenius — LPSCl1.6 / LPSOCl1.6 / B2O3@LPSCl1.6 (2026-09-07)
■ 시트 안내
Params : 적합 파라미터. 파란 글씨만 입력이고 나머지는 수식 — Ea 를 바꾸면 다른 시트가 따라 움직입니다.
Data : 측정점 9개 (3계 × 600/800/1000 K). sigma 는 D 에서 계산된 수식입니다.
FitLines : 그림의 직선. 1000/T 를 x, lnD_* 를 y 로 그리세요. '구간' 열이 측정/외삽을 갈라 줍니다.
RT_extrapolation : 300 K 외삽값 + Ea 오차 밴드.
■ sigma 와 Ea 는 서로 다른 층위입니다
⚠ 2026-09-07 정정: 저희가 종전에 sigma 를 'NE upper bound' 라고 적었는데 **부호가 틀렸습니다.**
H_R<1 이면 NE 는 과소이고, 펠릿 입계는 반대로 실험을 낮춥니다 — 순 방향이 정해지지 않아 절대값을 못 씁니다.
같은 양끼리 대면 잘 맞습니다: 우리 D*(300 K) 1.02e-7 vs Adeli 7Li PFG 실측 D* 1.01e-7 cm^2/s.
sigma(T) = n · e² · D(T) / (k_B · T) ← 그 온도의 D 하나만 씁니다. 다른 온도 정보가 안 들어갑니다.
Ea = ln D vs 1/T 직선의 기울기 ← 세 점 전부를 써서 계마다 하나 나옵니다.
⚠ sigma 를 Arrhenius 로 그릴 때는 sigma 가 아니라 sigma×T 를 세로축에 두세요.
1/T 인자 때문에 ln(sigma) 기울기가 ln(D) 기울기보다 0.065 eV 낮게 나옵니다 (우리 데이터 실측).
■ 300 K 외삽에 대하여
요청하신 값은 RT_extrapolation 시트에 넣었습니다. 다만 아래를 같이 봐 주세요:
· 외삽 거리 — 적합 구간은 1000/T = 1.00~1.67. 300 K 는 3.33 으로 측정 끝점의 **2배 지점**입니다.
· Ea 오차막대만 넣어도 sigma(300 K) 가 6~14배 벌어집니다 (그 시트의 밴드).
· B2O3 는 직선이 아니고(구간 Ea 0.151 vs 0.294 eV) 이 축은 2026-08-25 철회됐습니다.
⇒ 내부 감각·비교용으로는 쓰실 수 있지만, 논문·발표 수치로는 인용하지 말아 주세요.
■ 인용 규칙
허용 : Ea 값과 오차막대 · 같은 프로토콜 안에서의 계 간 상대 비교 · MSD 곡선 모양
금지 : sigma 절대값 · 300 K 외삽 · B2O3 의 D/Ea/sigma(철회) · 다른 프로토콜 값과 한 표에 놓기
■ 프로토콜 세대
Predates the 2026-08 MTO / trajectory-retention / 4-window standard. Ea values are protocol-conditioned; not comparable to the 400 ps campaign.
(UMA-s-1p1 omat · Langevin NVT dt 2 fs · MSD 창 2-50 ps 자유절편 · 생산 200 ps)
LPSCl1.6 / B2O3 = 3 seeds × 3 T (2026-07-07) · LPSOCl1.6 = 4 seeds × 3 T (2026-07-27)
원자료 : db/properties/b2o3_vs_lpscl16_conductivity.csv · lpsocl_md_arrhenius.json
설명 : kb/concepts/msd_reading.md

## Data
system | T_K | 1000/T [1/K] | D_cm2_s | ln D | n_Li_cm-3 | sigma_mS/cm | status
LPSCl1.6 | 600 | 1.666667 | 1.037e-05 | -11.47659 | 2.22e+22 | 713.3752 | baseline
LPSCl1.6 | 800 | 1.25 | 2.845e-05 | -10.46736 | 2.22e+22 | 1467.854 | baseline
LPSCl1.6 | 1000 | 1 | 4.728e-05 | -9.959423 | 2.22e+22 | 1951.497 | baseline
LPSOCl1.6 | 600 | 1.666667 | 6.2705e-06 | -11.97965 | 2.242e+22 | 435.6363 | baseline
LPSOCl1.6 | 800 | 1.25 | 2.4162e-05 | -10.63073 | 2.242e+22 | 1258.972 | baseline
LPSOCl1.6 | 1000 | 1 | 5.7093e-05 | -9.770829 | 2.242e+22 | 2379.885 | baseline
B2O3@LPSCl1.6 | 600 | 1.666667 | 1.041e-05 | -11.47274 | 2.381e+22 | 768.0622 | RETRACTED 2026-08-25
B2O3@LPSCl1.6 | 800 | 1.25 | 2.163e-05 | -10.74143 | 2.381e+22 | 1196.915 | RETRACTED 2026-08-25
B2O3@LPSCl1.6 | 1000 | 1 | 5.081e-05 | -9.887417 | 2.381e+22 | 2249.293 | RETRACTED 2026-08-25
⚠ sigma 는 Haven ratio H_R=1 을 **가정**한 값입니다 — 상한이 아닙니다. READ_ME 참조.

## FitLines
1000/T [1/K] | T_K | lnD_LPSCl1.6 | lnD_LPSOCl1.6 | lnD_B2O3 (RETRACTED) | 구간
0.95 | 1052.632 | -9.819993 | -9.618448 | -9.877625 | 측정 구간 (600-1000 K)
0.96 | 1041.667 | -9.8429 | -9.651503 | -9.900769 | 측정 구간 (600-1000 K)
0.97 | 1030.928 | -9.865807 | -9.684558 | -9.923914 | 측정 구간 (600-1000 K)
0.98 | 1020.408 | -9.888714 | -9.717613 | -9.947058 | 측정 구간 (600-1000 K)
0.99 | 1010.101 | -9.911621 | -9.750668 | -9.970203 | 측정 구간 (600-1000 K)
1 | 1000 | -9.934528 | -9.783723 | -9.993347 | 측정 구간 (600-1000 K)
1.01 | 990.099 | -9.957435 | -9.816778 | -10.01649 | 측정 구간 (600-1000 K)
1.02 | 980.3922 | -9.980342 | -9.849833 | -10.03964 | 측정 구간 (600-1000 K)
1.03 | 970.8738 | -10.00325 | -9.882888 | -10.06278 | 측정 구간 (600-1000 K)
1.04 | 961.5385 | -10.02616 | -9.915943 | -10.08592 | 측정 구간 (600-1000 K)
1.05 | 952.381 | -10.04906 | -9.948998 | -10.10907 | 측정 구간 (600-1000 K)
1.06 | 943.3962 | -10.07197 | -9.982053 | -10.13221 | 측정 구간 (600-1000 K)
1.07 | 934.5794 | -10.09488 | -10.01511 | -10.15536 | 측정 구간 (600-1000 K)
1.08 | 925.9259 | -10.11778 | -10.04816 | -10.1785 | 측정 구간 (600-1000 K)
1.09 | 917.4312 | -10.14069 | -10.08122 | -10.20165 | 측정 구간 (600-1000 K)
1.1 | 909.0909 | -10.1636 | -10.11427 | -10.22479 | 측정 구간 (600-1000 K)
1.11 | 900.9009 | -10.1865 | -10.14733 | -10.24794 | 측정 구간 (600-1000 K)
1.12 | 892.8571 | -10.20941 | -10.18038 | -10.27108 | 측정 구간 (600-1000 K)
1.13 | 884.9558 | -10.23232 | -10.21344 | -10.29422 | 측정 구간 (600-1000 K)
1.14 | 877.193 | -10.25523 | -10.24649 | -10.31737 | 측정 구간 (600-1000 K)
1.15 | 869.5652 | -10.27813 | -10.27955 | -10.34051 | 측정 구간 (600-1000 K)
1.16 | 862.069 | -10.30104 | -10.3126 | -10.36366 | 측정 구간 (600-1000 K)
1.17 | 854.7009 | -10.32395 | -10.34566 | -10.3868 | 측정 구간 (600-1000 K)
1.18 | 847.4576 | -10.34685 | -10.37871 | -10.40995 | 측정 구간 (600-1000 K)
1.19 | 840.3361 | -10.36976 | -10.41177 | -10.43309 | 측정 구간 (600-1000 K)
1.2 | 833.3333 | -10.39267 | -10.44482 | -10.45623 | 측정 구간 (600-1000 K)
1.21 | 826.4463 | -10.41557 | -10.47788 | -10.47938 | 측정 구간 (600-1000 K)
1.22 | 819.6721 | -10.43848 | -10.51093 | -10.50252 | 측정 구간 (600-1000 K)
1.23 | 813.0081 | -10.46139 | -10.54399 | -10.52567 | 측정 구간 (600-1000 K)
1.24 | 806.4516 | -10.4843 | -10.57704 | -10.54881 | 측정 구간 (600-1000 K)
1.25 | 800 | -10.5072 | -10.6101 | -10.57196 | 측정 구간 (600-1000 K)
1.26 | 793.6508 | -10.53011 | -10.64315 | -10.5951 | 측정 구간 (600-1000 K)
1.27 | 787.4016 | -10.55302 | -10.67621 | -10.61825 | 측정 구간 (600-1000 K)
1.28 | 781.25 | -10.57592 | -10.70926 | -10.64139 | 측정 구간 (600-1000 K)
1.29 | 775.1938 | -10.59883 | -10.74232 | -10.66453 | 측정 구간 (600-1000 K)
1.3 | 769.2308 | -10.62174 | -10.77537 | -10.68768 | 측정 구간 (600-1000 K)
1.31 | 763.3588 | -10.64464 | -10.80843 | -10.71082 | 측정 구간 (600-1000 K)
1.32 | 757.5758 | -10.66755 | -10.84148 | -10.73397 | 측정 구간 (600-1000 K)
1.33 | 751.8797 | -10.69046 | -10.87454 | -10.75711 | 측정 구간 (600-1000 K)
1.34 | 746.2687 | -10.71337 | -10.90759 | -10.78026 | 측정 구간 (600-1000 K)
1.35 | 740.7407 | -10.73627 | -10.94065 | -10.8034 | 측정 구간 (600-1000 K)
1.36 | 735.2941 | -10.75918 | -10.9737 | -10.82655 | 측정 구간 (600-1000 K)
1.37 | 729.927 | -10.78209 | -11.00676 | -10.84969 | 측정 구간 (600-1000 K)
1.38 | 724.6377 | -10.80499 | -11.03981 | -10.87283 | 측정 구간 (600-1000 K)
1.39 | 719.4245 | -10.8279 | -11.07287 | -10.89598 | 측정 구간 (600-1000 K)
1.4 | 714.2857 | -10.85081 | -11.10592 | -10.91912 | 측정 구간 (600-1000 K)
1.41 | 709.2199 | -10.87371 | -11.13898 | -10.94227 | 측정 구간 (600-1000 K)
1.42 | 704.2254 | -10.89662 | -11.17203 | -10.96541 | 측정 구간 (600-1000 K)
1.43 | 699.3007 | -10.91953 | -11.20509 | -10.98856 | 측정 구간 (600-1000 K)
1.44 | 694.4444 | -10.94243 | -11.23814 | -11.0117 | 측정 구간 (600-1000 K)
1.45 | 689.6552 | -10.96534 | -11.2712 | -11.03484 | 측정 구간 (600-1000 K)
1.46 | 684.9315 | -10.98825 | -11.30425 | -11.05799 | 측정 구간 (600-1000 K)
1.47 | 680.2721 | -11.01116 | -11.33731 | -11.08113 | 측정 구간 (600-1000 K)
1.48 | 675.6757 | -11.03406 | -11.37036 | -11.10428 | 측정 구간 (600-1000 K)
1.49 | 671.1409 | -11.05697 | -11.40342 | -11.12742 | 측정 구간 (600-1000 K)
1.5 | 666.6667 | -11.07988 | -11.43647 | -11.15057 | 측정 구간 (600-1000 K)
1.51 | 662.2517 | -11.10278 | -11.46953 | -11.17371 | 측정 구간 (600-1000 K)
1.52 | 657.8947 | -11.12569 | -11.50258 | -11.19686 | 측정 구간 (600-1000 K)
1.53 | 653.5948 | -11.1486 | -11.53564 | -11.22 | 측정 구간 (600-1000 K)
1.54 | 649.3506 | -11.1715 | -11.56869 | -11.24314 | 측정 구간 (600-1000 K)
1.55 | 645.1613 | -11.19441 | -11.60175 | -11.26629 | 측정 구간 (600-1000 K)
1.56 | 641.0256 | -11.21732 | -11.6348 | -11.28943 | 측정 구간 (600-1000 K)
1.57 | 636.9427 | -11.24023 | -11.66786 | -11.31258 | 측정 구간 (600-1000 K)
1.58 | 632.9114 | -11.26313 | -11.70091 | -11.33572 | 측정 구간 (600-1000 K)
1.59 | 628.9308 | -11.28604 | -11.73397 | -11.35887 | 측정 구간 (600-1000 K)
1.6 | 625 | -11.30895 | -11.76702 | -11.38201 | 측정 구간 (600-1000 K)
1.61 | 621.118 | -11.33185 | -11.80008 | -11.40516 | 측정 구간 (600-1000 K)
1.62 | 617.284 | -11.35476 | -11.83313 | -11.4283 | 측정 구간 (600-1000 K)
1.63 | 613.4969 | -11.37767 | -11.86619 | -11.45144 | 측정 구간 (600-1000 K)
1.64 | 609.7561 | -11.40057 | -11.89924 | -11.47459 | 측정 구간 (600-1000 K)
1.65 | 606.0606 | -11.42348 | -11.9323 | -11.49773 | 측정 구간 (600-1000 K)
1.66 | 602.4096 | -11.44639 | -11.96535 | -11.52088 | 측정 구간 (600-1000 K)
1.67 | 598.8024 | -11.4693 | -11.99841 | -11.54402 | ⚠ 외삽 (측정 밖)
1.68 | 595.2381 | -11.4922 | -12.03146 | -11.56717 | ⚠ 외삽 (측정 밖)
1.69 | 591.716 | -11.51511 | -12.06452 | -11.59031 | ⚠ 외삽 (측정 밖)
1.7 | 588.2353 | -11.53802 | -12.09757 | -11.61345 | ⚠ 외삽 (측정 밖)
1.71 | 584.7953 | -11.56092 | -12.13063 | -11.6366 | ⚠ 외삽 (측정 밖)
1.72 | 581.3953 | -11.58383 | -12.16368 | -11.65974 | ⚠ 외삽 (측정 밖)
1.73 | 578.0347 | -11.60674 | -12.19674 | -11.68289 | ⚠ 외삽 (측정 밖)
1.74 | 574.7126 | -11.62964 | -12.22979 | -11.70603 | ⚠ 외삽 (측정 밖)
1.75 | 571.4286 | -11.65255 | -12.26285 | -11.72918 | ⚠ 외삽 (측정 밖)
1.76 | 568.1818 | -11.67546 | -12.2959 | -11.75232 | ⚠ 외삽 (측정 밖)
1.77 | 564.9718 | -11.69836 | -12.32896 | -11.77547 | ⚠ 외삽 (측정 밖)
1.78 | 561.7978 | -11.72127 | -12.36201 | -11.79861 | ⚠ 외삽 (측정 밖)
1.79 | 558.6592 | -11.74418 | -12.39507 | -11.82175 | ⚠ 외삽 (측정 밖)
1.8 | 555.5556 | -11.76709 | -12.42812 | -11.8449 | ⚠ 외삽 (측정 밖)
1.81 | 552.4862 | -11.78999 | -12.46118 | -11.86804 | ⚠ 외삽 (측정 밖)
1.82 | 549.4505 | -11.8129 | -12.49423 | -11.89119 | ⚠ 외삽 (측정 밖)
1.83 | 546.4481 | -11.83581 | -12.52729 | -11.91433 | ⚠ 외삽 (측정 밖)
1.84 | 543.4783 | -11.85871 | -12.56034 | -11.93748 | ⚠ 외삽 (측정 밖)
1.85 | 540.5405 | -11.88162 | -12.5934 | -11.96062 | ⚠ 외삽 (측정 밖)
1.86 | 537.6344 | -11.90453 | -12.62645 | -11.98377 | ⚠ 외삽 (측정 밖)
1.87 | 534.7594 | -11.92743 | -12.65951 | -12.00691 | ⚠ 외삽 (측정 밖)
1.88 | 531.9149 | -11.95034 | -12.69256 | -12.03005 | ⚠ 외삽 (측정 밖)
1.89 | 529.1005 | -11.97325 | -12.72562 | -12.0532 | ⚠ 외삽 (측정 밖)
1.9 | 526.3158 | -11.99616 | -12.75867 | -12.07634 | ⚠ 외삽 (측정 밖)
1.91 | 523.5602 | -12.01906 | -12.79173 | -12.09949 | ⚠ 외삽 (측정 밖)
1.92 | 520.8333 | -12.04197 | -12.82478 | -12.12263 | ⚠ 외삽 (측정 밖)
1.93 | 518.1347 | -12.06488 | -12.85784 | -12.14578 | ⚠ 외삽 (측정 밖)
1.94 | 515.4639 | -12.08778 | -12.89089 | -12.16892 | ⚠ 외삽 (측정 밖)
1.95 | 512.8205 | -12.11069 | -12.92395 | -12.19206 | ⚠ 외삽 (측정 밖)
1.96 | 510.2041 | -12.1336 | -12.957 | -12.21521 | ⚠ 외삽 (측정 밖)
1.97 | 507.6142 | -12.1565 | -12.99006 | -12.23835 | ⚠ 외삽 (측정 밖)
1.98 | 505.0505 | -12.17941 | -13.02311 | -12.2615 | ⚠ 외삽 (측정 밖)
1.99 | 502.5126 | -12.20232 | -13.05617 | -12.28464 | ⚠ 외삽 (측정 밖)
2 | 500 | -12.22523 | -13.08922 | -12.30779 | ⚠ 외삽 (측정 밖)
2.01 | 497.5124 | -12.24813 | -13.12228 | -12.33093 | ⚠ 외삽 (측정 밖)
2.02 | 495.0495 | -12.27104 | -13.15533 | -12.35408 | ⚠ 외삽 (측정 밖)
2.03 | 492.6108 | -12.29395 | -13.18839 | -12.37722 | ⚠ 외삽 (측정 밖)
2.04 | 490.1961 | -12.31685 | -13.22144 | -12.40036 | ⚠ 외삽 (측정 밖)
2.05 | 487.8049 | -12.33976 | -13.2545 | -12.42351 | ⚠ 외삽 (측정 밖)
2.06 | 485.4369 | -12.36267 | -13.28755 | -12.44665 | ⚠ 외삽 (측정 밖)
2.07 | 483.0918 | -12.38557 | -13.32061 | -12.4698 | ⚠ 외삽 (측정 밖)
2.08 | 480.7692 | -12.40848 | -13.35366 | -12.49294 | ⚠ 외삽 (측정 밖)
2.09 | 478.4689 | -12.43139 | -13.38672 | -12.51609 | ⚠ 외삽 (측정 밖)
2.1 | 476.1905 | -12.45429 | -13.41977 | -12.53923 | ⚠ 외삽 (측정 밖)
2.11 | 473.9336 | -12.4772 | -13.45283 | -12.56238 | ⚠ 외삽 (측정 밖)
2.12 | 471.6981 | -12.50011 | -13.48588 | -12.58552 | ⚠ 외삽 (측정 밖)
2.13 | 469.4836 | -12.52302 | -13.51894 | -12.60866 | ⚠ 외삽 (측정 밖)
2.14 | 467.2897 | -12.54592 | -13.55199 | -12.63181 | ⚠ 외삽 (측정 밖)
2.15 | 465.1163 | -12.56883 | -13.58505 | -12.65495 | ⚠ 외삽 (측정 밖)
2.16 | 462.963 | -12.59174 | -13.6181 | -12.6781 | ⚠ 외삽 (측정 밖)
2.17 | 460.8295 | -12.61464 | -13.65116 | -12.70124 | ⚠ 외삽 (측정 밖)
2.18 | 458.7156 | -12.63755 | -13.68421 | -12.72439 | ⚠ 외삽 (측정 밖)
2.19 | 456.621 | -12.66046 | -13.71727 | -12.74753 | ⚠ 외삽 (측정 밖)
2.2 | 454.5455 | -12.68336 | -13.75032 | -12.77067 | ⚠ 외삽 (측정 밖)
2.21 | 452.4887 | -12.70627 | -13.78338 | -12.79382 | ⚠ 외삽 (측정 밖)
2.22 | 450.4505 | -12.72918 | -13.81643 | -12.81696 | ⚠ 외삽 (측정 밖)
2.23 | 448.4305 | -12.75209 | -13.84949 | -12.84011 | ⚠ 외삽 (측정 밖)
2.24 | 446.4286 | -12.77499 | -13.88254 | -12.86325 | ⚠ 외삽 (측정 밖)
2.25 | 444.4444 | -12.7979 | -13.9156 | -12.8864 | ⚠ 외삽 (측정 밖)
2.26 | 442.4779 | -12.82081 | -13.94865 | -12.90954 | ⚠ 외삽 (측정 밖)
2.27 | 440.5286 | -12.84371 | -13.98171 | -12.93269 | ⚠ 외삽 (측정 밖)
2.28 | 438.5965 | -12.86662 | -14.01476 | -12.95583 | ⚠ 외삽 (측정 밖)
2.29 | 436.6812 | -12.88953 | -14.04782 | -12.97897 | ⚠ 외삽 (측정 밖)
2.3 | 434.7826 | -12.91243 | -14.08087 | -13.00212 | ⚠ 외삽 (측정 밖)
2.31 | 432.9004 | -12.93534 | -14.11393 | -13.02526 | ⚠ 외삽 (측정 밖)
2.32 | 431.0345 | -12.95825 | -14.14698 | -13.04841 | ⚠ 외삽 (측정 밖)
2.33 | 429.1845 | -12.98116 | -14.18004 | -13.07155 | ⚠ 외삽 (측정 밖)
2.34 | 427.3504 | -13.00406 | -14.21309 | -13.0947 | ⚠ 외삽 (측정 밖)
2.35 | 425.5319 | -13.02697 | -14.24615 | -13.11784 | ⚠ 외삽 (측정 밖)
2.36 | 423.7288 | -13.04988 | -14.2792 | -13.14099 | ⚠ 외삽 (측정 밖)
2.37 | 421.9409 | -13.07278 | -14.31226 | -13.16413 | ⚠ 외삽 (측정 밖)
2.38 | 420.1681 | -13.09569 | -14.34531 | -13.18727 | ⚠ 외삽 (측정 밖)
2.39 | 418.41 | -13.1186 | -14.37837 | -13.21042 | ⚠ 외삽 (측정 밖)
2.4 | 416.6667 | -13.1415 | -14.41142 | -13.23356 | ⚠ 외삽 (측정 밖)
2.41 | 414.9378 | -13.16441 | -14.44448 | -13.25671 | ⚠ 외삽 (측정 밖)
2.42 | 413.2231 | -13.18732 | -14.47753 | -13.27985 | ⚠ 외삽 (측정 밖)
2.43 | 411.5226 | -13.21022 | -14.51059 | -13.303 | ⚠ 외삽 (측정 밖)
2.44 | 409.8361 | -13.23313 | -14.54364 | -13.32614 | ⚠ 외삽 (측정 밖)
2.45 | 408.1633 | -13.25604 | -14.5767 | -13.34928 | ⚠ 외삽 (측정 밖)
2.46 | 406.5041 | -13.27895 | -14.60975 | -13.37243 | ⚠ 외삽 (측정 밖)
2.47 | 404.8583 | -13.30185 | -14.64281 | -13.39557 | ⚠ 외삽 (측정 밖)
2.48 | 403.2258 | -13.32476 | -14.67586 | -13.41872 | ⚠ 외삽 (측정 밖)
2.49 | 401.6064 | -13.34767 | -14.70892 | -13.44186 | ⚠ 외삽 (측정 밖)
2.5 | 400 | -13.37057 | -14.74197 | -13.46501 | ⚠ 외삽 (측정 밖)
2.51 | 398.4064 | -13.39348 | -14.77503 | -13.48815 | ⚠ 외삽 (측정 밖)
2.52 | 396.8254 | -13.41639 | -14.80808 | -13.5113 | ⚠ 외삽 (측정 밖)
2.53 | 395.2569 | -13.43929 | -14.84114 | -13.53444 | ⚠ 외삽 (측정 밖)
2.54 | 393.7008 | -13.4622 | -14.87419 | -13.55758 | ⚠ 외삽 (측정 밖)
2.55 | 392.1569 | -13.48511 | -14.90725 | -13.58073 | ⚠ 외삽 (측정 밖)
2.56 | 390.625 | -13.50802 | -14.9403 | -13.60387 | ⚠ 외삽 (측정 밖)
2.57 | 389.1051 | -13.53092 | -14.97336 | -13.62702 | ⚠ 외삽 (측정 밖)
2.58 | 387.5969 | -13.55383 | -15.00641 | -13.65016 | ⚠ 외삽 (측정 밖)
2.59 | 386.1004 | -13.57674 | -15.03947 | -13.67331 | ⚠ 외삽 (측정 밖)
2.6 | 384.6154 | -13.59964 | -15.07252 | -13.69645 | ⚠ 외삽 (측정 밖)
2.61 | 383.1418 | -13.62255 | -15.10558 | -13.7196 | ⚠ 외삽 (측정 밖)
2.62 | 381.6794 | -13.64546 | -15.13863 | -13.74274 | ⚠ 외삽 (측정 밖)
2.63 | 380.2281 | -13.66836 | -15.17169 | -13.76588 | ⚠ 외삽 (측정 밖)
2.64 | 378.7879 | -13.69127 | -15.20474 | -13.78903 | ⚠ 외삽 (측정 밖)
2.65 | 377.3585 | -13.71418 | -15.2378 | -13.81217 | ⚠ 외삽 (측정 밖)
2.66 | 375.9398 | -13.73709 | -15.27085 | -13.83532 | ⚠ 외삽 (측정 밖)
2.67 | 374.5318 | -13.75999 | -15.30391 | -13.85846 | ⚠ 외삽 (측정 밖)
2.68 | 373.1343 | -13.7829 | -15.33696 | -13.88161 | ⚠ 외삽 (측정 밖)
2.69 | 371.7472 | -13.80581 | -15.37002 | -13.90475 | ⚠ 외삽 (측정 밖)
2.7 | 370.3704 | -13.82871 | -15.40307 | -13.92789 | ⚠ 외삽 (측정 밖)
2.71 | 369.0037 | -13.85162 | -15.43613 | -13.95104 | ⚠ 외삽 (측정 밖)
2.72 | 367.6471 | -13.87453 | -15.46918 | -13.97418 | ⚠ 외삽 (측정 밖)
2.73 | 366.3004 | -13.89743 | -15.50224 | -13.99733 | ⚠ 외삽 (측정 밖)
2.74 | 364.9635 | -13.92034 | -15.53529 | -14.02047 | ⚠ 외삽 (측정 밖)
2.75 | 363.6364 | -13.94325 | -15.56835 | -14.04362 | ⚠ 외삽 (측정 밖)
2.76 | 362.3188 | -13.96615 | -15.6014 | -14.06676 | ⚠ 외삽 (측정 밖)
2.77 | 361.0108 | -13.98906 | -15.63446 | -14.08991 | ⚠ 외삽 (측정 밖)
2.78 | 359.7122 | -14.01197 | -15.66751 | -14.11305 | ⚠ 외삽 (측정 밖)
2.79 | 358.4229 | -14.03488 | -15.70057 | -14.13619 | ⚠ 외삽 (측정 밖)
2.8 | 357.1429 | -14.05778 | -15.73362 | -14.15934 | ⚠ 외삽 (측정 밖)
2.81 | 355.8719 | -14.08069 | -15.76668 | -14.18248 | ⚠ 외삽 (측정 밖)
2.82 | 354.6099 | -14.1036 | -15.79973 | -14.20563 | ⚠ 외삽 (측정 밖)
2.83 | 353.3569 | -14.1265 | -15.83279 | -14.22877 | ⚠ 외삽 (측정 밖)
2.84 | 352.1127 | -14.14941 | -15.86584 | -14.25192 | ⚠ 외삽 (측정 밖)
2.85 | 350.8772 | -14.17232 | -15.8989 | -14.27506 | ⚠ 외삽 (측정 밖)
2.86 | 349.6503 | -14.19522 | -15.93195 | -14.29821 | ⚠ 외삽 (측정 밖)
2.87 | 348.4321 | -14.21813 | -15.96501 | -14.32135 | ⚠ 외삽 (측정 밖)
2.88 | 347.2222 | -14.24104 | -15.99806 | -14.34449 | ⚠ 외삽 (측정 밖)
2.89 | 346.0208 | -14.26395 | -16.03112 | -14.36764 | ⚠ 외삽 (측정 밖)
2.9 | 344.8276 | -14.28685 | -16.06417 | -14.39078 | ⚠ 외삽 (측정 밖)
2.91 | 343.6426 | -14.30976 | -16.09723 | -14.41393 | ⚠ 외삽 (측정 밖)
2.92 | 342.4658 | -14.33267 | -16.13028 | -14.43707 | ⚠ 외삽 (측정 밖)
2.93 | 341.2969 | -14.35557 | -16.16334 | -14.46022 | ⚠ 외삽 (측정 밖)
2.94 | 340.1361 | -14.37848 | -16.19639 | -14.48336 | ⚠ 외삽 (측정 밖)
2.95 | 338.9831 | -14.40139 | -16.22945 | -14.5065 | ⚠ 외삽 (측정 밖)
2.96 | 337.8378 | -14.42429 | -16.2625 | -14.52965 | ⚠ 외삽 (측정 밖)
2.97 | 336.7003 | -14.4472 | -16.29556 | -14.55279 | ⚠ 외삽 (측정 밖)
2.98 | 335.5705 | -14.47011 | -16.32861 | -14.57594 | ⚠ 외삽 (측정 밖)
2.99 | 334.4482 | -14.49302 | -16.36167 | -14.59908 | ⚠ 외삽 (측정 밖)
3 | 333.3333 | -14.51592 | -16.39472 | -14.62223 | ⚠ 외삽 (측정 밖)
3.01 | 332.2259 | -14.53883 | -16.42778 | -14.64537 | ⚠ 외삽 (측정 밖)
3.02 | 331.1258 | -14.56174 | -16.46083 | -14.66852 | ⚠ 외삽 (측정 밖)
3.03 | 330.033 | -14.58464 | -16.49389 | -14.69166 | ⚠ 외삽 (측정 밖)
3.04 | 328.9474 | -14.60755 | -16.52694 | -14.7148 | ⚠ 외삽 (측정 밖)
3.05 | 327.8689 | -14.63046 | -16.56 | -14.73795 | ⚠ 외삽 (측정 밖)
3.06 | 326.7974 | -14.65336 | -16.59305 | -14.76109 | ⚠ 외삽 (측정 밖)
3.07 | 325.7329 | -14.67627 | -16.62611 | -14.78424 | ⚠ 외삽 (측정 밖)
3.08 | 324.6753 | -14.69918 | -16.65916 | -14.80738 | ⚠ 외삽 (측정 밖)
3.09 | 323.6246 | -14.72208 | -16.69222 | -14.83053 | ⚠ 외삽 (측정 밖)
3.1 | 322.5806 | -14.74499 | -16.72527 | -14.85367 | ⚠ 외삽 (측정 밖)
3.11 | 321.5434 | -14.7679 | -16.75833 | -14.87682 | ⚠ 외삽 (측정 밖)
3.12 | 320.5128 | -14.79081 | -16.79138 | -14.89996 | ⚠ 외삽 (측정 밖)
3.13 | 319.4888 | -14.81371 | -16.82444 | -14.9231 | ⚠ 외삽 (측정 밖)
3.14 | 318.4713 | -14.83662 | -16.85749 | -14.94625 | ⚠ 외삽 (측정 밖)
3.15 | 317.4603 | -14.85953 | -16.89055 | -14.96939 | ⚠ 외삽 (측정 밖)
3.16 | 316.4557 | -14.88243 | -16.9236 | -14.99254 | ⚠ 외삽 (측정 밖)
3.17 | 315.4574 | -14.90534 | -16.95666 | -15.01568 | ⚠ 외삽 (측정 밖)
3.18 | 314.4654 | -14.92825 | -16.98971 | -15.03883 | ⚠ 외삽 (측정 밖)
3.19 | 313.4796 | -14.95115 | -17.02277 | -15.06197 | ⚠ 외삽 (측정 밖)
3.2 | 312.5 | -14.97406 | -17.05582 | -15.08511 | ⚠ 외삽 (측정 밖)
3.21 | 311.5265 | -14.99697 | -17.08888 | -15.10826 | ⚠ 외삽 (측정 밖)
3.22 | 310.559 | -15.01988 | -17.12193 | -15.1314 | ⚠ 외삽 (측정 밖)
3.23 | 309.5975 | -15.04278 | -17.15499 | -15.15455 | ⚠ 외삽 (측정 밖)
3.24 | 308.642 | -15.06569 | -17.18804 | -15.17769 | ⚠ 외삽 (측정 밖)
3.25 | 307.6923 | -15.0886 | -17.2211 | -15.20084 | ⚠ 외삽 (측정 밖)
3.26 | 306.7485 | -15.1115 | -17.25415 | -15.22398 | ⚠ 외삽 (측정 밖)
3.27 | 305.8104 | -15.13441 | -17.28721 | -15.24713 | ⚠ 외삽 (측정 밖)
3.28 | 304.878 | -15.15732 | -17.32026 | -15.27027 | ⚠ 외삽 (측정 밖)
3.29 | 303.9514 | -15.18022 | -17.35332 | -15.29341 | ⚠ 외삽 (측정 밖)
3.3 | 303.0303 | -15.20313 | -17.38637 | -15.31656 | ⚠ 외삽 (측정 밖)
3.31 | 302.1148 | -15.22604 | -17.41943 | -15.3397 | ⚠ 외삽 (측정 밖)
3.32 | 301.2048 | -15.24895 | -17.45248 | -15.36285 | ⚠ 외삽 (측정 밖)
3.33 | 300.3003 | -15.27185 | -17.48554 | -15.38599 | ⚠ 외삽 (측정 밖)
3.34 | 299.4012 | -15.29476 | -17.51859 | -15.40914 | ⚠ 외삽 (측정 밖)
측정 구간은 1000/T = 1.00~1.67 (600~1000 K) 입니다. 그 밖은 '⚠ 외삽' 으로 표시했습니다 — 그림에서는 실선/점선을 나눠 그려 주세요.

## RT_extrapolation
300 K 외삽 — 우리 적합선을 그대로 연장한 값 (1저자 요청 2026-09-07)
⚠ 이 시트의 값은 **측정 밖**입니다. 적합 구간(1000/T 1.00~1.67)의 끝점에서 2배 지점(3.33)까지 늘린 것이고, 아래 밴드는 Ea 오차막대(±1σ)만 반영한 것입니다 — 그것만으로도 6~14배 벌어집니다.
⛔ 논문·발표 인용 불가. 내부 비교·감각용으로만 쓰세요. 사유는 READ_ME 시트.
system | Ea_fit_eV | Ea_err_eV | D(300K)_cm2_s | sigma(300K)_mS/cm | sigma −1σ | sigma +1σ | 배율폭 | status
LPSCl1.6 | 0.197397 | 0.032 | 2.313144e-07 | 31.82526 | 9.229871 | 109.7358 | 11.8892 | baseline
LPSOCl1.6 | 0.284846 | 0.024 | 2.519659e-08 | 3.501012 | 1.383603 | 8.85882 | 6.40272 | baseline
B2O3@LPSCl1.6 | 0.199443 | 0.034 | 2.06347e-07 | 30.44905 | 8.173328 | 113.4354 | 13.87873 | RETRACTED 2026-08-25
■ 이 값을 읽을 때 같이 기억할 것
1) B2O3 는 직선이 아닙니다 — 600→800 구간 Ea 0.151 eV, 800→1000 구간 0.294 eV (145 meV 차).
굽은 선을 300 K 까지 늘린 값이라 위 밴드보다도 더 불확실합니다. 이 축은 2026-08-25 철회됐습니다.
2) ⚠ sigma 는 H_R=1 을 가정한 값이고 **상한이 아닙니다.** H_R = D*/D_sigma 이고 우리 MD 는 D*(tracer) 를
주므로 sigma_NE = H_R x sigma_true 입니다. H_R<1(상관 이동)이면 NE 는 오히려 **과소**입니다 —
Adeli 2019 가 Li5.5PS4.5Cl1.5 에서 H_R=0.23 을 실측했고, 그러면 sigma_true ~ 4.3배입니다.
반대로 펠릿 EIS 는 입계·기공 때문에 bulk 보다 낮게 나옵니다. 두 보정이 반대 방향이라 **순 방향이 미정**입니다.
3) MD 는 NVT(부피 고정)라 열팽창이 없습니다. 300 K 의 실제 격자는 이 셀과 다릅니다.
4) 밴드는 Ea 오차만 반영합니다 — D0 불확실도·곡률·프로토콜 편향은 안 들어가 있습니다 (즉 실제는 더 넓습니다).

## Params
물리상수 (파란 글씨 = 고정 입력, 검정 = 수식)
e [C] | 1.602176634e-19
k_B [J/K] | 1.380649e-23
k_B [eV/K] | 8.617333262e-05
T_RT [K] | 300
system | Ea_ledger_eV | Ea_err_eV | Ea_fit_eV (이 3점 적합) | lnD0 | D0_cm2_s | R2 | n_Li_cm-3 | status
LPSCl1.6 | 0.197 | 0.032 | 0.197397 | -7.643831 | 0.0004789899 | 0.99796 | 2.22e+22 | baseline
LPSOCl1.6 | 0.287 | 0.024 | 0.284846 | -6.478222 | 0.00153654 | 0.99974 | 2.242e+22 | baseline
B2O3@LPSCl1.6 | 0.199 | 0.034 | 0.199443 | -7.678907 | 0.0004624801 | 0.96507 | 2.381e+22 | RETRACTED 2026-08-25
⚠ Ea_ledger 와 Ea_fit 이 최대 2.2 meV 다릅니다. 원장값은 시드별 적합의 평균이고, 여기 적합은 시드평균 D 3점의 최소제곱선입니다(Jensen). 그림의 선은 Ea_fit 쪽입니다.
⚠ Ea_err 는 600 K 멀티시드 산포입니다 — 평균의 신뢰구간이 아니라 run-to-run 변동입니다.